## Сталь (усилие 42кг на кв.мм)
Материал | Толщина (S), мм | Раскрытие матрицы (V), мм | Внутренний радиус гиба (Ri), мм | Внутренний минимальный размер полки (B), мм (по умолчанию для 90⁰, для др. углов смотри таблицу справа) | Минимальный размер Z-гиба (D), мм (средняя полка) | Максимальный угол сгиба,⁰ | Максимальная длина сгиба, мм | К-фактор
Стали углеродистые конструкционные качественные и обыкновенного качества.Пример марок: Ст0 - Ст6; Сталь08-Сталь60; Усилие:42кг/мм² Стали нержавеющие. (Любые марки толщиной до 4мм). Усилие:42кг/мм² Алюминий Усилие:20кг/мм² | 0.5 | 8 | - | - | - | - | - | -
|  | 16 | 2,4; | 11 | 35 | 90 | 6000 | 0,48;
|  | 22 | 3,4; | 13 | 35 | 90 | 6000 | 0,51;
|  | 25 | - | - | - | - | - | -
|  | 35 | - | - | - | - | - | -
|  | 40 | - | - | - | - | - | -
|  | 50 | - | - | - | - | - | -
|  | 80 | - | - | - | - | - | -
| 0.6 | 8 | - | - | - | - | - | -
|  | 16 | 2,4; | 11 | 35 | 90 | 6000 | 0,47;
|  | 22 | 3,4; | 13 | 35 | 90 | 6000 | 0,51;
|  | 25 | - | - | - | - | - | -
|  | 35 | - | - | - | - | - | -
|  | 40 | - | - | - | - | - | -
|  | 50 | - | - | - | - | - | -
|  | 80 | - | - | - | - | - | -
| 0.8 | 8 | - | - | - | - | - | -
|  | 16 | 2,4; | 11 | 35 | 90 | 6000 | 0,44;
|  | 22 | 3,4; | 13 | 40 | 90 | 6000 | 0,485;
|  | 25 | - | - | - | - | - | -
|  | 35 | - | - | - | - | - | -
|  | 40 | - | - | - | - | - | -
|  | 50 | - | - | - | - | - | -
|  | 80 | - | - | - | - | - | -
| 1 | 8 | - | - | - | - | - | -
|  | 16 | 2,4; | 11 | 35 | 90 | 6000 | 0,415;
|  | 22 | 3,4; | 13 | 40 | 90 | 6000 | 0,458;
|  | 25 | - | - | - | - | - | -
|  | 35 | - | - | - | - | - | -
|  | 40 | - | - | - | - | - | -
|  | 50 | - | - | - | - | - | -
|  | 80 | - | - | - | - | - | -
| 1.2 | 8 | - | - | - | - | - | -
|  | 16 | 2,4; | 11 | 35 | 90 | 6000 | 0,398;
|  | 22 | 3,4; | 13 | 40 | 90 | 6000 | 0,44;
|  | 25 |  | - | - | - | - | -
|  | 35 | - | - | - | - | - | -
|  | 40 | - | - | - | - | - | -
|  | 50 | - | - | - | - | - | -
|  | 80 | - | - | - | - | - | -
| 1.4 | 8 | - | - | - | - | - | -
|  | 16 | 2,4; | 11 | 35 | 90 | 6000 | 0,377;
|  | 22 | 3,4; | 13 | 40 | 90 | 6000 | 0,423;
|  | 25 | 3,8; | 17 | 30 | 90 | 6000 | 0,437;
|  | 35 | - | - | - | - | - | -
|  | 40 | - | - | - | - | - | -
|  | 50 | - | - | - | - | - | -
|  | 80 | - | - | - | - | - | -
| 1.5 | 8 | - | - | - | - | - | -
|  | 16 | 2,4; | 11 | 35 | 90 | 6000 | 0,374;
|  | 22 | 3,4; | 13 | 40 | 90 | 6000 | 0,415;
|  | 25 | 3,8; | 17 | 30 | 90 | 6000 | 0,43;
|  | 35 | - | - | - | - | - | -
|  | 40 | - | - | - | - | - | -
|  | 50 | - | - | - | - | - | -
|  | 80 | - | - | - | - | - | -
| 2 | 8 | - | - | - | - | - | -
|  | 16 | 2,4; | 11 | 40 | 90 | 6000 | 0,344;
|  | 22 | 3,4; | 13 | 45 | 90 | 6000 | 0,385;
|  | 25 | 3,8; | 17 | 40 | 90 | 6000 | 0,398;
|  | 35 | 5,5; | 21 | 45 | 90 | 6000 | 0,43;
|  | 40 | - | - | - | - | - | -
|  | 50 | - | - | - | - | - | -
|  | 80 | - | - | - | - | - | -
| 2.5 | 8 | - | - | - | - | - | -
|  | 16 | 2,5; | 11 | 40 | 110 | 6000 | 0,32;
|  | 22 | 3,4; | 13 | 45 | 90 | 6000 | 0,36;
|  | 25 | 3,8; | 17 | 40 | 90 | 6000 | 0,372;
|  | 35 | 5,5; | 21 | 45 | 90 | 6000 | 0,413;
|  | 40 | - | - | - | - | - | -
|  | 50 | - | - | - | - | - | -
|  | 80 | - | - | - | - | - | -
| 3 | 8 | - | - | - | - | - | -
|  | 16 | 2,5; | 11 | 40 | 110 | 6000 | 0,31;
|  | 22 | 3,4; | 13 | 40 | 90 | 6000 | 0,34;
|  | 25 | 3,8; | 17 | 40 | 90 | 6000 | 0,353;
|  | 35 | 5,5; | 21 | 45 | 90 | 6000 | 0,39;
|  | 40 | 6,2; | 26 | 45 | 90 | 6000 | 0,28;
|  | 50 | 7,8; | 33 | 55 | 90 | 6000 | 0,555;
|  | 80 | - | - | - | - | - | -
| 4 | 8 | - | - | - | - | - | -
|  | 16 | - | - | - | - | - | -
|  | 22 | 3,5; | 13 | 45 | 110 | 6000 | 0,31;
|  | 25 | 3,9; | 17 | 40 | 110 | 6000 | 0,32;
|  | 35 | 5,5; | 21 | 45 | 90 | 6000 | 0,36;
|  | 40 | 6,2; | 26 | 45 | 90 | 6000 | 0,38;
|  | 50 | 7,8; | 33 | 50 | 90 | 6000 | 0,4;
|  | 80 | - | - | - | - | - | -
| 5 | 8 | - | - | - | - | - | -
|  | 16 | - | - | - | - | - | -
|  | 22 | - | - | - | - | - | -
|  | 25 | - | - | - | - | - | -
|  | 35 | 5,5; | 21 | 45 | 90 | 5550 | 0,34;
|  | 40 | 6,2; | 26 | 50 | 90 | 6000 | 0,35;
|  | 50 | 7,8; | 33 | 50 | 90 | 6000 | 0,37;
|  | 80 | 12,4; | 52 | 70 | 90 | 6000 | 0,42;
| 6 | 8 | - | - | - | - | - | -
|  | 16 | - | - | - | - | - | -
|  | 22 | - | - | - | - | - | -
|  | 25 | - | - | - | - | - | -
|  | 35 | - | - | - | - | - | -
|  | 40 | 6,2; | 26 | 50 | 90 | 4850 | 0,33;
|  | 50 | 7,8; | 33 | 50 | 90 | 6000 | 0,36;
|  | 80 | 12,4; | 52 | 75 | 90 | 6000 | 0,4;
| 8 | 8 | - | - | - | - | - | -
|  | 16 | - | - | - | - | - | -
|  | 22 | - | - | - | - | - | -
|  | 25 | - | - | - | - | - | -
|  | 35 | - | - | - | - | - | -
|  | 40 | 6,2; | 26 | 55 | 90 | 2500 | 0,3;
|  | 50 | 7,8; | 33 | 55 | 90 | 3400 | 0,32;
|  | 80 | 12,4; | 52 | 80 | 90 | 6000 | 0,37;
| 10 | 8 | - | - | - | - | - | -
|  | 16 | - | - | - | - | - | -
|  | 22 | - | - | - | - | - | -
|  | 25 | - | - | - | - | - | -
|  | 35 | - | - | - | - | - | -
|  | 40 | - | - | - | - | - | -
|  | 50 | - | - | - | - | - | -
|  | 80 | 12,4; | 52 | 85 | 90 | 3800 | 0,35;
| 12 | 8 | - | - | - | - | - | -
|  | 16 | - | - | - | - | - | -
|  | 22 | - | - | - | - | - | -
|  | 25 | - | - | - | - | - | -
|  | 35 | - | - | - | - | - | -
|  | 40 | - | - | - | - | - | -
|  | 50 | - | - | - | - | - | -
|  | 80 | - | - | - | - | - | -
| 15 | 8 | - | - | - | - | - | -
|  | 16 | - | - | - | - | - | -
|  | 22 | - | - | - | - | - | -
|  | 25 | - | - | - | - | - | -
|  | 35 | - | - | - | - | - | -
|  | 40 | - | - | - | - | - | -
|  | 50 | - | - | - | - | - | -
|  | 80 | - | - | - | - | - | -
| 20 | 8 | - | - | - | - | - | -
|  | 16 | - | - | - | - | - | -
|  | 22 | - | - | - | - | - | -
|  | 25 | - | - | - | - | - | -
|  | 35 | - | - | - | - | - | -
|  | 40 | - | - | - | - | - | -
|  | 50 | - | - | - | - | - | -
|  | 80 | - | - | - | - | - | -
| 25 | 8 | - | - | - | - | - | -
|  | 16 | - | - | - | - | - | -
|  | 22 | - | - | - | - | - | -
|  | 25 | - | - | - | - | - | -
|  | 35 | - | - | - | - | - | -
|  | 40 | - | - | - | - | - | -
|  | 50 | - | - | - | - | - | -
|  | 80 | - | - | - | - | - | -

## Сталь (усилие 70кг на кв.мм)
Материал | Толщина (S), мм | Раскрытие матрицы (V), мм | Внутренний радиус гиба (Ri), мм | Внутренний минимальный размер полки (B), мм (по умолчанию для 90⁰, для др. углов смотри таблицу справа) | Минимальный размер Z-гиба (D), мм (средняя полка) | Максимальный угол сгиба,⁰ | Максимальная длина сгиба, мм | К-фактор
Стали углеродистые инструментальные качественные и высококачественные. Пример марок: У7 - У13; У7А-У13А; Усилие:70кг/мм² Стали легированные конструкционные. Пример марок: 09Г2С, 15Г2СФ, 08Г2МФБ; Усилие:70кг/мм² Стали рессорно-пружинные. Пример марок: 65Г, 60С2; Усилие:70кг/мм² Стали нержавеющие (любые марки толщиной от 4мм и более). Усилие:70кг/мм² | 0.5 | 8 | - | - | - | - | - | -
|  | 16 | 2,4; | 11 | 35 | 90 | 6000 | 0,48;
|  | 22 | 3,4; | 13 | 35 | 90 | 6000 | 0,51;
|  | 25 | - | - | - | - | - | -
|  | 35 | - | - | - | - | - | -
|  | 40 | - | - | - | - | - | -
|  | 50 | - | - | - | - | - | -
|  | 80 | - | - | - | - | - | -
| 0.6 | 8 | - | - | - | - | - | -
|  | 16 | 2,4; | 11 | 35 | 90 | 6000 | 0,47;
|  | 22 | 3,4; | 13 | 35 | 90 | 6000 | 0,51;
|  | 25 | - | - | - | - | - | -
|  | 35 | - | - | - | - | - | -
|  | 40 | - | - | - | - | - | -
|  | 50 | - | - | - | - | - | -
|  | 80 | - | - | - | - | - | -
| 0.8 | 8 | - | - | - | - | - | -
|  | 16 | 2,4; | 11 | 35 | 90 | 6000 | 0,44;
|  | 22 | 3,4; | 13 | 40 | 90 | 6000 | 0,485;
|  | 25 | - | - | - | - | - | -
|  | 35 | - | - | - | - | - | -
|  | 40 | - | - | - | - | - | -
|  | 50 | - | - | - | - | - | -
|  | 80 | - | - | - | - | - | -
| 1 | 8 | - | - | - | - | - | -
|  | 16 | 2,4; | 11 | 35 | 90 | 6000 | 0,415;
|  | 22 | 3,4; | 13 | 40 | 90 | 6000 | 0,458;
|  | 25 | - | - | - | - | - | -
|  | 35 | - | - | - | - | - | -
|  | 40 | - | - | - | - | - | -
|  | 50 | - | - | - | - | - | -
|  | 80 | - | - | - | - | - | -
| 1.2 | 8 | - | - | - | - | - | -
|  | 16 | 2,4; | 11 | 35 | 90 | 6000 | 0,398;
|  | 22 | 3,4; | 13 | 40 | 90 | 6000 | 0,44;
|  | 25 | - | - | - | - | - | -
|  | 35 | - | - | - | - | - | -
|  | 40 | - | - | - | - | - | -
|  | 50 | - | - | - | - | - | -
|  | 80 | - | - | - | - | - | -
| 1.4 | 8 | - | - | - | - | - | -
|  | 16 | 2,4; | 11 | 35 | 90 | 6000 | 0,377;
|  | 22 | 3,4; | 13 | 40 | 90 | 6000 | 0,423;
|  | 25 | 3,8; | 17 | 30 | 90 | 6000 | 0,437;
|  | 35 | - | - | - | - | - | -
|  | 40 | - | - | - | - | - | -
|  | 50 | - | - | - | - | - | -
|  | 80 | - | - | - | - | - | -
| 1.5 | 8 | - | - | - | - | - | -
|  | 16 | 2,4; | 11 | 35 | 90 | 6000 | 0,374;
|  | 22 | 3,4; | 13 | 40 | 90 | 6000 | 0,415;
|  | 25 | 3,8; | 17 | 30 | 90 | 6000 | 0,43;
|  | 35 | - | - | - | - | - | -
|  | 40 | - | - | - | - | - | -
|  | 50 | - | - | - | - | - | -
|  | 80 | - | - | - | - | - | -
| 2 | 8 | - | - | - | - | - | -
|  | 16 | 2,4; | 11 | 40 | 90 | 6000 | 0,344;
|  | 22 | 3,4; | 13 | 45 | 90 | 6000 | 0,385;
|  | 25 | 3,8; | 17 | 40 | 90 | 6000 | 0,398;
|  | 35 | 5,5; | 21 | 45 | 90 | 6000 | 0,43;
|  | 40 | - | - | - | - | - | -
|  | 50 | - | - | - | - | - | -
|  | 80 | - | - | - | - | - | -
| 2.5 | 8 | - | - | - | - | - | -
|  | 16 | 2,5; | 11 | 40 | 110 | 6000 | 0,32;
|  | 22 | 3,4; | 13 | 45 | 90 | 6000 | 0,36;
|  | 25 | 3,8; | 17 | 40 | 90 | 6000 | 0,372;
|  | 35 | 5,5; | 21 | 45 | 90 | 6000 | 0,413;
|  | 40 | - | - | - | - | - | -
|  | 50 | - | - | - | - | - | -
|  | 80 | - | - | - | - | - | -
| 3 | 8 | - | - | - | - | - | -
|  | 16 | 2,5; | 11 | 40 | 110 | 4200 | 0,31;
|  | 22 | 3,4; | 13 | 40 | 90 | 5750 | 0,34;
|  | 25 | 3,8; | 17 | 40 | 90 | 6000 | 0,353;
|  | 35 | 5,5; | 21 | 45 | 90 | 6000 | 0,39;
|  | 40 | 6,2; | 26 | 45 | 90 | 6000 | 0,28;
|  | 50 | 7,8; | 33 | 55 | 90 | 6000 | 0,555;
|  | 80 | - | - | - | - | - | -
| 4 | 8 | - | - | - | - | - | -
|  | 16 | - | - | - | - | - | -
|  | 22 | 3,5; | 13 | 45 | 110 | 2970 | 0,31;
|  | 25 | 3,9; | 17 | 40 | 110 | 4100 | 0,32;
|  | 35 | 5,5; | 21 | 45 | 90 | 5650 | 0,36;
|  | 40 | 6,2; | 26 | 45 | 90 | 6000 | 0,38;
|  | 50 | 7,8; | 33 | 50 | 90 | 6000 | 0,4;
|  | 80 | - | - | - | - | - | -
| 5 | 8 | - | - | - | - | - | -
|  | 16 | - | - | - | - | - | -
|  | 22 | - | - | - | - | - | -
|  | 25 | - | - | - | - | - | -
|  | 35 | 5,5; | 21 | 45 | 90 | 3300 | 0,34;
|  | 40 | 6,2; | 26 | 50 | 90 | 4500 | 0,35;
|  | 50 | 7,8; | 33 | 50 | 90 | 6000 | 0,37;
|  | 80 | 12,4; | 52 | 70 | 90 | 6000 | 0,42;
| 6 | 8 | - | - | - | - | - | -
|  | 16 | - | - | - | - | - | -
|  | 22 | - | - | - | - | - | -
|  | 25 | - | - | - | - | - | -
|  | 35 | - | - | - | - | - | -
|  | 40 | 6,2; | 26 | 50 | 90 | 2900 | 0,33;
|  | 50 | 7,8; | 33 | 50 | 90 | 3950 | 0,36;
|  | 80 | 12,4; | 52 | 75 | 90 | 6000 | 0,4;
| 8 | 8 | - | - | - | - | - | -
|  | 16 | - | - | - | - | - | -
|  | 22 | - | - | - | - | - | -
|  | 25 | - | - | - | - | - | -
|  | 35 | - | - | - | - | - | -
|  | 40 | 6,2; | 26 | 55 | 90 | 1490 | 0,3;
|  | 50 | 7,8; | 33 | 33 | 90 | 2000 | 0,32;
|  | 80 | 12,4; | 52 | 80 | 90 | 3900 | 0,37;
| 10 | 8 | - | - | - | - | - | -
|  | 16 | - | - | - | - | - | -
|  | 22 | - | - | - | - | - | -
|  | 25 | - | - | - | - | - | -
|  | 35 | - | - | - | - | - | -
|  | 40 | - | - | - | - | - | -
|  | 50 | - | - | - | - | - | -
|  | 80 | 12,4; | 52 | 85 | 90 | 2290 | 0,35;
| 12 | 8 | - | - | - | - | - | -
|  | 16 | - | - | - | - | - | -
|  | 22 | - | - | - | - | - | -
|  | 25 | - | - | - | - | - | -
|  | 35 | - | - | - | - | - | -
|  | 40 | - | - | - | - | - | -
|  | 50 | - | - | - | - | - | -
|  | 80 | - | - | - | - | - | -
| 15 | 8 | - | - | - | - | - | -
|  | 16 | - | - | - | - | - | -
|  | 22 | - | - | - | - | - | -
|  | 25 | - | - | - | - | - | -
|  | 35 | - | - | - | - | - | -
|  | 40 | - | - | - | - | - | -
|  | 50 | - | - | - | - | - | -
|  | 80 | - | - | - | - | - | -
| 20 | 8 | - | - | - | - | - | -
|  | 16 | - | - | - | - | - | -
|  | 22 | - | - | - | - | - | -
|  | 25 | - | - | - | - | - | -
|  | 35 | - | - | - | - | - | -
|  | 40 | - | - | - | - | - | -
|  | 50 | - | - | - | - | - | -
|  | 80 | - | - | - | - | - | -
| 25 | 8 | - | - | - | - | - | -
|  | 16 | - | - | - | - | - | -
|  | 22 | - | - | - | - | - | -
|  | 25 | - | - | - | - | - | -
|  | 35 | - | - | - | - | - | -
|  | 40 | - | - | - | - | - | -
|  | 50 | - | - | - | - | - | -
|  | 80 | - | - | - | - | - | -

## Гибка П-образного гиба
Размеры прохождения П-образного гиба
b\a | 6 | 7 | 8 | 9 | 10 | 11 | 12 | 13 | 14 | 15 | 16 | 17 | 18 | 19 | 20 | 22 | 24 | 26 | 28 | 30 | 31 | 32 | 34 | 36 | 38 | 40 | 42 | 44 | 46 | 48 | 50 | 54 | 56 | 58 | 60 | 62 | 64 | 66 | 70 | 75 | 80 | 85 | 90 | 95 | 100 | 105 | 110 | 120 | 130 | 170 | 180 | 190 | 200 | 210 | 220 | 230 | 240 | 250 | 260 | 270 | 280
9
10
11
12
13
14
15
16
17
18
19
20
22
24
26
28
30
32
34
36
38
40
42
44
46
48
50
55
60
65
70
75
80
85
90
95
100
110
120
130
140
150
160
170
180
190
200
210
220
230